## Sheet1
表3 北京市消费者协会防晒服装比较试验结果
序号 | 报告编号 | 综合判定 | 不合格项目 | 商品名称 | 标称商标 | 规格型号 | 款号/货号 | 标称生产企业 | 购样价格（元） | 经销单位 | 产品标识 | 纤维含量 |  | 防紫外性能 UPF值 |  |  | 透气率 | 透湿量m2*24h | 单位面积质量g/m2 | 综合参考评分 | 吊牌功能描述 | 网络功能描述
[12 empty] | 明示及标准值 | 实测 | 洗前 | 洗一次后 | 洗十次后
1 | TTTS-CC17004-001 | 合格 | / | 女款皮肤风衣 | SCALER（思凯乐） | 160/84A | F4020324 | 北京思凯乐旅游用品有限公司 | 99 | 西单商场 | 符合 | 锦纶100允差0 锦纶100允差0 | 锦纶100 锦纶100 | 6.41 | 7 | 7.26 | 14.1 | 7190 | 39 | 25 | 皮肤衣、SUN PROTECTION built in sun protection；soft fabric high comfort；long lasting performanance wash after wash
2 | TTTS-CC17004-002 | 合格 | / | 卓乃女式防晒蝉翼 皮肤衣 | 诺诗兰 | 170/92A | GL062108 | 南京边城体育用品股份有限公司 | 404 | 西单商场 | 符合 | 锦纶100 允差0 | 锦纶100 | ＞50 | ＞50 | ＞50 | 15.3 | 8680 | 52 | 83 | 有效反射UVA或UV，防止紫外线对身体的侵害，紫外线防护系数UPF50符合
3 | TTTS-CC17004-003 | 合格 | / | 短袖POLO T恤 | AIGLE | 185/100A | MR EAGLE | 艾高（中国）户外体育用品有限公司 | 722.5 | 长安商场 | 符合 | 棉63 ±5 聚酯纤维37 ±5 | 棉63.7，聚酯纤维36.3 | ＞50 | ＞50 | ＞50 | 548 | 8810 | 230.7 | 90 | 防晒保护，防晒系列服装、为皮肤提供防紫外线保护、能减少紫外线对皮肤的灼伤和损害
4 | TTTS-CC17004-004 | 合格 | / | 夹克 | THE NORTH FACE 北面 | 185/116A | NF0A2SMA | 威富服饰（中国）有限公司 | 558.6 | 汉光百货 | 符合 | 聚酯纤维100 允差0 | 聚酯纤维100 | ＞50 | ＞50 | ＞50 | 18.9 | 9170 | 76 | 83 | UPF50，Our UPF-rated styles offer protection from UV rays
5 | TTTS-CC17004-005 | 合格 | / | 茄克衫 | SALOMON | 160/84A/S | 379358 | 亚玛芬体育用品贸易（上海）有限公司 | 1998 | 卓展购物中心 | 符合 | 锦纶90 ±5 氨纶10 ±3 | 锦纶87.0 氨纶13.0 | ＞50 | ＞50 | ＞50 | 48.9 | 9110 | 46 | 85 | UPF50，SUN PROTECTION
6 | TTTS-CC17004-006 | 合格 | / | 跑步梭织长裤 | MICROFT密可柔 | 155/64A | FRPA002-1 | 北京嘉惠盟科技有限公司 | 161 | 西单商场 | 符合 | 聚酯纤维100 允差0 | 聚酯纤维100 | ＞50 | ＞50 | ＞50 | 152 | 8840 | 80 | 93 | High UPF,UPF阻止
7 | TTTS-CC17004-007 | 合格 | / | YUI女式超轻夹克 | ICEPEAK | 170/92A | 7-34-005-914QU | 苏州鲁特时装有限公司 | 509 | 西单商场 | 符合 | 锦纶88±5聚酯纤维12±5 聚酯纤维100允差0 | 锦纶91.0，聚酯纤维9.0 聚酯纤维100 | 5 | 5.25 | 6 | 1.6 | 4910 | 43 | 25 | 皮肤风衣、防晒抗紫外线
8 | TTTS-CC17004-008 | 合格 | / | 印花超薄风衣 | MANGROVE | 170/92A | ML12101081932 | 吉安新华南户外用品有限公司 | 349 | 西单商场 | 符合 | 锦纶100 允差0 | 锦纶100 | ＞50 | ＞50 | ＞50 | 7.6 | 9110 | 42 | 85 | 防晒面料
9 | TTTS-CC17004-009 | 合格 | / | 女沙滩罩衫 | 洲克 | 165/88A | 114607302-2 | 泉州克拉克体育用品有限公司 | 294.4 | 卓展购物中心 | 符合 | 聚酯纤维93 ±5 氨纶7 ±3 | 聚酯纤维92.8，氨纶7.2 （净干含量） | 4 | 3 | 2 | 2951 | 9770 | 124.9 | 35 | 防晒服，采用独有的防晒技术设计而成，可有效隔离紫外线的照射
10 | TTTS-CC17004-010 | 合格 | / | 女式冲浪服套装 | 天资 TNZI | 泳衣型号：A90（XXL）\n泳裤型号：170-180/95-100（XXL） | 11725101B | 晋江市天姿纺织实业有限公司 | 598 | 卓展购物中心 | 符合 | 锦纶80±5氨纶20±5 聚酯纤维92±5氨纶8±3 锦纶80±5氨纶20±5 | 锦纶80.8，氨纶19.2 聚酯纤维91.0，氨纶9.0 锦纶80.9，氨纶19.1 （净干含量） | ＞50 | ＞50 | ＞50 | 上衣前片：288 上衣后片/裤子：501 | 8770 | 210.7 | 90 | UPF50符合，UV PROTECTION
11 | TTTS-CC17004-011 | 不合格 | 产品标识,纤维含量, | 男士T-恤 | KOLPING 阔拼 | 吊牌：170/95A 洗唛：170/92A | KOT0437M | 江苏阔拼户外用品有限公司 | 251 | 西单商场 | X（内外不一致，吊牌：170/95A，洗唛：170/92A） | 聚酯纤维95 ±5 氨纶5 ±3 | 聚酯纤维89.9，氨纶10.1 （净干含量） | ＞50 | ＞50 | ＞50 | 249 | 8880 | 163.8 | 95 | 反射紫外线（图形）
12 | TTTS-CC17004-012 | 合格 | / | 女款智能冰感训练功能T恤 | 凯乐石 KAILAS | 165/84A | KG720398 | 湛江市玛雅旅游用品有限公司 | 279 | 西单商场 | 符合 | 锦纶60 ±5 聚酯纤维40 ±5 | 锦纶57.0，氨纶43.0 （净干含量） | ＞50 | ＞50 | ＞50 | 773 | 9180 | 111.0 | 95 | 紫外线保护因子，UPF PROTECTION
13 | TTTS-CC17004-013 | 合格 | / | 机织长袖上衣 | 哥伦比亚 Columbia | 185/104A | AE1283 | 哥伦比亚运动服装商贸（上海）有限公司 | 489 | 汉光百货 | 符合 | 聚酯纤维100允差0 锦纶100允差0 锦纶100允差0 | 聚酯纤维100 锦纶100 锦纶100 | ＞50 | ＞50 | ＞50 | 42.7 | 9020 | 110 | 80 | enjoy the sun safely，this sun protection technology helps block damaging UV rays from reaching your skin
14 | TTTS-CC17004-014 | 合格 | / | 女款超薄风衣（觅途） | VAUDE | 170/92B | 1125057 | 广州沃戈德运动用品有限公司 | 599 | 北京利生体育商厦 | 符合 | 锦纶89.5 ±5 氨纶10.5 ±5 | 锦纶89.3，氨纶10.7 | ＞50 | ＞50 | ＞50 | 54.8 | 9820 | 59 | 93 | 防紫外线产品，UPF 40符合，GB/T 18830-2009
15 | TTTS-CC17004-015 | 合格 | / | 女装防晒服 | UNIQLEA | 165/88A | FYC7253206 | 广州知定贸易有限公司 | 185 | 燕莎奥特莱斯购物中心 | 符合 | 锦纶100 允差0 | 锦纶100 | 4.03 | 4.17 | 4.21 | 269 | 10300 | 38 | 40 | 防晒服
16 | TTTS-CC17004-016 | 不合格 | / | 女式皮肤衣 | Discovery | 170/96A | DAEE82011-B33C | 非凡探索户外用品有限公司 | 485 | 北京利生体育商厦 | 符合 | 锦纶100允差0 聚酯纤维100允差0 锦纶100允差0 | 锦纶100 聚酯纤维100 锦纶100 | ＞50 | ＞50 | 50 | ＜1 | 7390 | 38 | 85 | 皮肤衣，UPF 40符合
17 | TTTS-CC17004-017 | 不合格 | 产品标识, | 晨练衫 | 多威 | L | 37301-2 | 昆山多威体育用品有限公司 | 136 | 北京利生体育商厦 | 安全类别：X (GB 18401-2003) 产品号型或规格：X（号型标注不正确（L）） 维护方法：X（图形符号排列顺序不正确，水洗漂白符号不正确） 执行的产品标准：X（无执行标准，安全技术标准未执行新版本（GB 18401-2003）） | 涤纶100 允差0 | 聚酯纤维100 | 20 | 23.28 | 20 | 53.7 | 8010 | 37 | 35 | SUN PROTECTION built in sun protection；soft fabric high comfort；long lasting performanance wash after wash
18 | TTTS-CC17004-018 | 合格 | / | 休闲泳衣 | 阿瑞娜 | 170/90（XL） | LSS6372W | 上海迪桑特商业有限公司 | 349 | 燕莎奥特莱斯购物中心 | 符合 | 锦纶82±5氨纶18±5 聚酯纤维80±5氨纶20±5 | 锦纶81.3，氨纶18.7 聚酯纤维80.5，氨纶19.5 （净干含量） | ＞50 | ＞50 | ＞50 | 149 | 8860 | 208.8 | 85 | UV CARE，UPF50符合
19 | TTTS-CC17004-019 | 不合格 | / | 针织裙 | RAPIDO | 165/70A（85） | CP6627K08K | 三星法绅贸易（上海）有限公司 | 419 | 燕莎奥特莱斯购物中心 | 符合 | 锦纶77.6 ±5 氨纶22.4 ±5 | 锦纶78.3，氨纶21.7 | ＞50 | ＞50 | ＞50 | 482 | 9240 | 167.0 | 95 | 可以从太阳与外界环境中保护皮肤，SUN PROTECTION
20 | TTTS-CC17004-020 | 合格 | / | 逆光女式皮肤衣 | Mobi Gardn（图片） | 170/92A | ZWA1616039 | 浙江牧高笛户外用品有限公司 | 299 | 北京利生体育商厦 | 符合 | 锦纶100 允差0 | 锦纶100 | ＞50 | ＞50 | ＞50 | ＜1 | 3090 | 41 | 85 | 逆光，有效防晒，面料UPF防晒处理，皮肤衣
21 | TTTS-CC17004-021 | 合格 | / | 儿童防晒服 | speedo | 上装：135/65 下装：135/58 | 615601 | 南宁骏沣服饰有限公司 | 399 | 北京利生体育商厦 | 符合 | 锦纶80±5氨纶20±5 锦纶80±5氨纶20±5 | 锦纶80.1，氨纶19.9 锦纶80.1，氨纶19.9 | ＞50 | ＞50 | ＞50 | 641 | 8780 | 205.0 | 90 | 50符合UPF PROTECTION，防晒服
22 | TTTS-CC17004-022 | 合格 | / | 法国伯希和男款皮肤衣 | PELLIOT 伯希和 | 175/92A | 11721207-FY07 | 天津伯希和服装有限公司 | 219 | 燕莎奥特莱斯购物中心 | 符合 | 锦纶100 允差0 | 锦纶100 | 41.01 | 42 | 41 | 80.9 | 9270 | 41 | 80 | UPF 40符合，皮肤衣
23 | TTTS-CC17004-023 | 合格 | / | 男装针织T恤衫 | CHERVO 雪傲 | 175/112C | ALEXIS 846 | 北京凯华雪傲时装有限公司 | 840 | 燕莎奥特莱斯购物中心 | 符合 | 锦纶94.4 ±5 氨纶5.6 ±3 | 锦纶94.8，氨纶5.2 | ＞50 | ＞50 | ＞50 | 117 | 9410 | 195.9 | 90 | sun block，UVA、UVB、UV
24 | TTTS-CC17004-024 | 合格 | / | 男式轻薄风衣 | 圣弗莱 | 175/92A | 9122695315 | 圣弗莱（福建）户外用品有限公司 | 468 | 燕莎奥特莱斯购物中心 | 符合 | 锦纶100 允差0 | 锦纶100 | 49.29 | ＞50 | 41 | 56.0 | 9210 | 38 | 85 | 随身的防晒护理，防晒保护，防晒
25 | TTTS-CC17004-025 | 合格 | / | 男款轻薄防晒微弹反光透气皮肤风衣 | TFO | 180/96B | TFO-631735 | 第一户外（中国）有限公司 | 499 | 燕莎奥特莱斯购物中心 | 符合 | 锦纶92 ±5 氨纶8 ±3 | 锦纶90.4，氨纶9.6 | 12.21 | 12.47 | 13 | 156 | 8840 | 53 | 33 | 防晒微弹反光，皮肤衣，UV符合，FIRST PROTECTION
26 | TTTS-CC17004-026 | 合格 | / | 女款空濛皮肤风衣 | 极星 ARCTOS | 175/92A | AGJC12158 | 北京极星之旅科技有限公司 | 328 | 燕莎奥特莱斯购物中心 | 符合 | 锦纶100 允差0 | 锦纶100 | 41 | 38.48 | 39.34 | 51.9 | 9630 | 43 | 50 | UPF40符合，防紫外科技，可有效反射及吸收紫外线，防护系数可达UPF 40符合，皮肤衣
27 | TTTS-CC17004-027 | 合格 | / | M's L/S Sun Stretch Shirt\n男式衬衫 | PATAGONIA | 185/112A | 52195 | 南京麦金利户外用品有限公司 | 545 | 燕莎奥特莱斯购物中心 | 符合 | 锦纶52 ±5 聚酯纤维48 ±5 | 锦纶53.9，聚酯纤维46.1 | 32 | 31.06 | 32 | 241 | 9120 | 80 | 38 | 30UPF very good，UV PROTECTION
28 | TTTS-CC17004-028 | 不合格 | 纤维含量, | 针织衫 | Czllzway | 180/100Y | 246-MPX0986577 | 上海赞英时装有限公司 | 340 | 燕莎奥特莱斯购物中心 | 符合 | 聚酯纤维98 ±5 氨纶2 0＜氨纶≤5 | 聚酯纤维92.2，氨纶7.8 | ＞50 | ＞50 | ＞50 | 631 | 9130 | 142.4 | 95 | UPF 30，sun PROTECT
29 | TTTS-CC17004-029 | 合格 | / | 茄克衫 | DECATHLON | 180/108B | 2039921 | 迪脉（上海）企业管理有限公司 | 99 | 天猫迪卡侬旗舰店 | 符合 | 聚酯纤维100 允差0 | 聚酯纤维100 | ＞50 | ＞50 | ＞50 | 23.1 | 8480 | 41 | 85 | UPF40符合 GB/T 18830-2009纺织品：防紫外线性能的评定 | 户外防晒衣、皮肤衣、防风防晒
30 | TTTS-CC17004-030 | 合格 | / | 女皮肤衣 | 天伦天 | 170/92A | 661806 | 富信天伦天（福建）户外体育用品有限公司 | 129 | 京东telent旗舰店 | 符合 | 聚酰胺纤维100允差0 聚酰胺纤维100允差0 | 锦纶100 锦纶100 | 6 | 6 | 6 | 207 | 9670 | 39 | 40 | 皮肤衣 | 皮肤衣、防晒、防晒衣
31 | TTTS-CC17004-031 | 合格 | / | 连帽长风衣 | PEACEBIRD | 160/84A | AWBE7145011 | 宁波太平鸟时尚服饰股份有限公司 | 331 | 天猫太平鸟官方旗舰店 | 符合 | 聚酯纤维100 允差0 | 聚酯纤维100 | ＞50 | ＞50 | ＞50 | 40.9 | 8710 | 113 | 80 |  | 防晒连帽中长款
32 | TTTS-CC17004-032 | 合格 | / | 男夹克 | MAMMUT | 185/112B | 1010-17830-5611-116 | 猛犸象户外用品（北京）有限公司 | 1440 | 京东-MAMMUT官方旗舰店 | 符合 | 锦纶100 允差0 | 锦纶100 | 24.20 | 23.11 | 22 | 18 | 9570 | 34 | 25 |  | 防紫外线皮肤风衣
33 | TTTS-CC17004-033 | 合格 | / | 皮肤风衣 | 特步 | 175/96A | 884229 429112 | 特步（中国）有限公司 | 189 | 特步官方旗舰店 | 符合 | 锦纶100允差0 锦纶100允差0 聚酯纤维100允差0 | 锦纶100 锦纶100 聚酯纤维100 | ＞50 | ＞50 | ＞50 | 32.9 | 9220 | 37 | 85 | 皮肤风衣 | 运动防晒衣
34 | TTTS-CC17004-034 | 合格 | / | 衬衫 | Arc'teryx 始祖鸟 | 185/108A | L06352400 | 亚玛芬体育用品贸易（上海）有限公司 | 1598 | 天猫-三夫户外旗舰店 | 符合 | 聚酯纤维100 允差0 | 聚酯纤维100 | ＞50 | ＞50 | ＞50 | 95.6 | 9380 | 108 | 90 |  | 防晒快干衬衣
35 | TTTS-CC17004-035 | 合格 | / | 女超薄外套 | hosa | 170/92A | 115901330 | 浩沙实业(福建)有限公司 | 169 | 天猫hosa运动旗舰店 | 符合 | 锦纶100 允差0 | 锦纶100 | ＞50 | ＞50 | ＞50 | 396 | 9480 | 33 | 100 |  | 沙滩防紫外线、防晒风衣、防晒服
36 | TTTS-CC17004-036 | 合格 | / | 贝拉女式皮肤衣 | ACOME | 175/96A | AG151J2016 | 图途（厦门）户外用品有限公司 | 139 | 天猫图途运动户外专营店 | 符合 | 锦纶100允差0 锦纶92.5±5氨纶7.5±3 | 锦纶100 锦纶93.0，氨纶7.0 | 4 | 4.35 | 5 | 270 | 9480 | 34 | 40 | 皮肤衣 | 皮肤衣、防晒、防晒衣
37 | TTTS-CC17004-037 | 合格 | / | 休闲外套 | FAIRWHALE | 180/96A | 7172-12027602-211 | 马克华菲（上海）商业有限公司 | 398 | 一号店 | 符合 | 锦纶100 允差0 | 锦纶100 | 7 | 6.36 | 6.30 | 14.9 | 9340 | 76 | 23 |  | 皮肤衣、防晒服
38 | TTTS-CC17004-038 | 不合格 | 纤维含量, | 开衫 | 邓皓 | 100CM | DAX2068 | 深圳市邓皓时尚服饰有限公司 | 2211 | 天猫邓皓服饰旗舰店 | 符合 | 粘纤100允差0 聚酯纤维71±5锦纶29±5 粘纤62.4±5锦纶37.6±5（弹性纱除外） | 粘纤100 粘纤65.5，聚酯纤维32.4，锦纶2.1 粘纤65.0，锦纶35.0，（弹性纱除外） （净干含量） | ＞50 | ＞50 | ＞50 | 736 | 9190 | 217.3 | 90 |  | 防晒衫
39 | TTTS-CC17004-039 | 合格 | / | 休闲夹克 | GXG | 180/100A | 171821512 | 宁波中哲慕尚控股有限公司 | 239 | 天猫gxg贝斯达专卖店 | 符合 | 聚酯纤维100允差0 聚酯纤维100允差0 | 聚酯纤维100 聚酯纤维100 | ＞50 | ＞50 | ＞50 | 22.8 | 8820 | 109 | 80 |  | 防晒
40 | TTTS-CC17004-040 | 不合格 | 产品标识, | 上衣：Incredible-1941\n裤子：环游1/1骑行裤 | SPAKCT | 2XL | 上衣：MML0787C\n裤子：S15T10 | 深圳市路歌体育用品有限公司 | 228 | 京东乐骑运动户外专营店 | 产品号型或规格：X（产品号型不正确（2XL）） 产品名称：X（上衣无中文品名） 纤维成分及含量：X（裤子无中文纤维成份） | 涤纶100 允差0 | 聚酯纤维100 | ＞50 | ＞50 | ＞50 | 470 | 8600 | 223.6 | 90 |  | 防晒透气套装
注： | 1、比较试验结果仅对样品负责，本表中排名不分先后；
2、比较试验样品委托国家服装质量监督检验中心（天津）依据GB 18401-2010《国家纺织产品基本安全技术规范》，GB/T 5296.4-2012《消费品使用说明 纺织品和服装使用说明》，GB/T 18830-2009《纺织品 防紫外线性能的评定》，GB/T 21295-2014《服装理化性能的技术要求》等标准对样品的产品标识、纤维含量、pH值、甲醛含量、防紫外性能进行测试，其中，防紫外性能在标准测试方法外，还模拟消费者日常使用的状态，测试了洗后一次及洗后十次的数值，以考核其防晒能力的牢靠性。此外，为了解防晒服装样品穿着的舒适程度，我会还依据GB/T 5453－1997《纺织品 织物透气性的测定》，透湿标准为GB/T 12704.1《纺织品 织物透湿性试验方法 第1部分:吸湿法》对样品的透气率、透湿量、单位面积质量进行了测试
3、本表综合参考评分规则： ①不合格产品不计算评分。 ②防紫外性能（洗前）样品的UPF值≤40 得0分，40＜防紫外性能（洗前）样品的UPF值≤50 得15分，防紫外性能（洗前）样品的UPF值＞50 得20分；防紫外性能（洗一次后）样品的UPF值≤40 得0分，40＜防紫外性能（洗一次后）样品的UPF值≤50 得15分，防紫外性能（洗一次后）样品的UPF值＞50 得20分；防紫外性能（洗十次后）样品的UPF值≤40 得0分，40＜防紫外性能（洗十次后）样品的UPF值≤50 得15分，防紫外性能（洗十次后）样品的UPF值＞50 得20分。 ③透气率≤50mm/s 得0分，50mm/s＜透气率＜180mm/s 得10分，透气率≥180mm/s 得15分。 ④透湿量＜2200g/（m2*24h） 得0分，透湿量≥2200g/（m2*24h） 得15分。 ⑤单位面积质量≤50g/m2 得10分，50＜单位面积质量≤100g/m2 得8分，100＜单位面积质量≤200g/m2 得5分，单位面积质量＞200g/m2 得0分。 ⑥最终综合参考评分以各条评分相加获得，评分规则为方便综合评价所自拟，仅供参考，实际性能衡量以实际检测数值为准。